## ENSAIOS
SONDAF - SONDAGENS E POÇOS ARTESIANOS LTDA
ANEXOS
RUA ANGELO RAPHAEL VICENTE, 820 - JD. SANTA LUCIA - TEL. ( 16 ) 3322-3588 - ARARAQUARA - SP
LIMITES DE CONSISTÊNCIA | [8 empty] | CÁLCULO DA MÉDIA |  |  |  | LINHA DE 25 GOLPES
CLIENTE : |  | FUNDAÇÃO EDUCACIONAL E CULTURAL DO MEIO AMBIENTE ELVIRA GUARDA MASCARIM
LOCAL : |  | ATERRO DE RESÍDUOS SÓLIDOS DOMICILIARES E INDUSTRIAIS CLASSE IIA - LIMEIRA - SP
AMOSTRA : |  | AM - 02 |  |  |  | PROF. (m) : |  | 01 a 02m | wMax |  | wMin |  | n 25 | w(%)
IDENTIFICAÇÃO : |  | ARGILA ARENOSA VERMELHO CLARO | [6 empty] | 39.2817 |  | 32.4153 |  | 25 | 5
OPERADOR : |  | OSCAR |  |  |  | DATA : |  | 2009-11-12 |  |  |  |  | 25 | 10
LIMITE DE LIQUIDEZ - NBR 6459 | [12 empty] | 25 | 15
[9 empty] | CRITÉRIO DE ACEITAÇÃO DE VALORES |  |  |  | 25 | 20
[13 empty] | 25 | 25
Determinação nº : |  | 1 | 2 | 3 | 4 | 5 | 6 | 7 |  |  |  |  | 25 | 30
Cápsula nº : |  | 1: 240; 2: 185; 3: 551; 4: 236 | 1 | 26 |  | 1 | 25 | 35
S + T + A (g) : |  | 1: 28.48; 2: 21.6; 3: 23.85; 4: 28.03 | 1 | 25.4237 |  | 1 | 25 | 40
S + T (g) : |  | 1: 25.42; 2: 19; 3: 21.15; 4: 24.53 | 1 | 25.1208 |  | 1 | 25 | 45
Tara = T (g) : |  | 1: 15.98; 2: 11.77; 3: 14.02; 4: 15.62 | 1 | 25 |  | 1 | 25 | 50
Água = A (g) : |  | 1: 3.06; 2: 2.6; 3: 2.7; 4: 3.5 |  |  |  |  | 25 | 55
Sólidos = S (g) : |  | 1: 9.44; 2: 7.23; 3: 7.13; 4: 8.91 |  |  |  |  | 25 | 60
w (%) : |  | 1: 32.4153; 2: 35.9613; 3: 37.8682; 4: 39.2817 |  |  |  |  | 25 | 65
Número de Golpes : |  | 1: 40; 2: 30; 3: 21; 4: 14 | 4 | 101.5445 |  | 4 | 25 | 70
[13 empty] | 25 | 75
[13 empty] | 25 | 80
[13 empty] | 25 | 100
[13 empty] | 25 | 120
LIMITE DE PLASTICIDADE - NBR 7180
Determinação nº : |  | 1 | 2 | 3 | 4 | 5 | 6 | 7
Cápsula nº : |  | 1: 86; 2: 168; 3: 106; 4: 212
S + T + A (g) : |  | 1: 11.85; 2: 13.34; 3: 13.18; 4: 12.81
S + T (g) : |  | 1: 11.59; 2: 13.04; 3: 12.66; 4: 12.49
Tara = T (g) : |  | 1: 10.59; 2: 11.86; 3: 10.59; 4: 11.21
Água = A (g) : |  | 1: 0.26; 2: 0.3; 3: 0.52; 4: 0.32
Sólidos = S (g) : |  | 1: 1; 2: 1.18; 3: 2.07; 4: 1.28
w (%) : |  | 1: 26; 2: 25.4237; 3: 25.1208; 4: 25
CRITÉRIO DE ACEITAÇÃO DE VALORES
Nº Det. | 4 | 1: INTERVALO DE VARIÇÃO; 6: WL (%) :; 7: 36
Nº Det.
|  |  | 24.1168 | ----------- | 26.6554 |  | WP (%) : | 25.3861
WP méd. | 25.3861 | 3: -----------
WP méd. |  | 6: IP (%) :; 7: 10.6139

## GRÁFICO -WL
10
20
40
50
25