## ENSAIO
SONDAF - SONDAGENS E POÇOS ARTESIANOS LTDA
[10 empty] | ANEXOS | [11 empty] | VISCOSIDADE DINÂMICA DA ÁGUA | [9 empty] | MASSA ESPECÍFICA DA ÁGUA | [9 empty] | Dens. Água = BT^3+CT^2+DT+E
RUA ANGELO RAPHAEL VICENTE, 820 - JD. SANTA LUCIA - TEL. ( 16 ) 3322-3588 - ARARAQUARA - SP
ANÁLISE GRANULOMÉTRICA CONJUNTA - NBR 6502 | [9 empty] | CURVA DE DISTRIBUIÇÃO GRANULOMÉTRICA - CONFORME NBR 6502 / 65 | [11 empty] | Temp. | m | [8 empty] | T | rw
[22 empty] | ºC | 10-4 Pa.s | [8 empty] | ºC | g/cm3 | [8 empty] | B | 7.836991e-09
| CLIENTE : | FUNDAÇÃO EDUCACIONAL E CULTURAL DO MEIO AMBIENTE ELVIRA GUARDA MASCARIM
LOCAL : |  | ATERRO DE RESÍDUOS SÓLIDOS DOMICILIARES E INDUSTRIAIS CLASSE IIA - LIMEIRA - SP | [39 empty] | C | -6.547859e-06
AMOSTRA : |  | AM - 02 |  |  |  | PROF. (m) : |  | 01 a 02m |  | GRANULOMETRIA |  |  | ARGILA | SILTE | AREIA FINA | AREIA MÉDIA | AREIA GROSSA | PEDR. FINO | PEDR. MÉDIO | PEDR. GROSSO | % | 10 | 13.06453 | 15 | 11.417 | 20 | 10.0749 | 25 | 8.964847 | 30 | 8.034753 | 10 | 0.99997 | 15 | 0.9991 | 20 | 0.9982 | 25 | 0.99704 | 30 | 0.99565 | D | 4.076019e-05
IDENTIFICAÇÃO : |  | ARGILA ARENOSA VERMELHO CLARO | [19 empty] | 10.1 | 13.02797 | 15.1 | 11.38745 | 20.1 | 10.05063 | 25.1 | 8.944628 | 30.1 | 8.017707 | 10.1 | #VALUE! | 15.1 | #VALUE! | 20.1 | #VALUE! | 25.1 | #VALUE! | 30.1 | #VALUE! | E | 0.9999364
OPERADOR : |  | OSCAR |  |  |  | DATA : |  | 2009-11-10 |  | PENEIRA | PENEIRA | PAS. | 0.002 | 0.06 | 0.2 | 0.6 | 2 | 6 | 20 | 60 | 0 | 10.2 | 12.99157 | 15.2 | 11.35803 | 20.2 | 10.02644 | 25.2 | 8.924479 | 30.2 | 8.000718 | 10.2 | #VALUE! | 15.2 | #VALUE! | 20.2 | #VALUE! | 25.2 | #VALUE! | 30.2 | #VALUE!
[10 empty] | # | (mm) | (%) | 0.002 | 0.06 | 0.2 | 0.6 | 2 | 6 | 20 | 60 | 5 | 10.3 | 12.95533 | 15.3 | 11.32872 | 20.3 | 10.00236 | 25.3 | 8.904402 | 30.3 | 7.983785 | 10.3 | #VALUE! | 15.3 | #VALUE! | 20.3 | #VALUE! | 25.3 | #VALUE! | 30.3 | #VALUE! | Temperatura [T0] |  | ºC | 20
PENEIRAMENTO GROSSO | [5 empty] | MASSA INICIAL |  |  |  | 3" | 75.1 | 100 | 0.002 | 0.06 | 0.2 | 0.6 | 2 | 6 | 20 | 60 | 10 | 10.4 | 12.91925 | 15.4 | 11.29953 | 20.4 | 9.978356 | 25.4 | 8.884395 | 30.4 | 7.966907 | 10.4 | #VALUE! | 15.4 | #VALUE! | 20.4 | #VALUE! | 25.4 | #VALUE! | 30.4 | #VALUE! | rW em T0 |  | g/cm3 | 0.9981952
[10 empty] | 2 1/2" | 63 | 100 | 0.002 | 0.06 | 0.2 | 0.6 | 2 | 6 | 20 | 60 | 15 | 10.5 | 12.88333 | 15.5 | 11.27046 | 20.5 | 9.954448 | 25.5 | 8.864458 | 30.5 | 7.950085 | 10.5 | 0.9997 | 15.5 | 0.99902 | 20.5 | 0.9981 | 25.5 | 0.99691 | 30.5 | #VALUE!
PENEIRA | PENEIRA | MASSA | RETIDO | RET. AC. | PAS. | Total da amostra (g) : |  | 65.52 |  | 2" | 50 | 100 | 0.002 | 0.06 | 0.2 | 0.6 | 2 | 6 | 20 | 60 | 20 | 10.6 | 12.84757 | 15.6 | 11.24151 | 20.6 | 9.930629 | 25.6 | 8.844592 | 30.6 | 7.933318 | 10.6 | 0.99968 | 15.6 | #VALUE! | 20.6 | #VALUE! | 25.6 | #VALUE! | 30.6 | #VALUE!
# | mm | (g) | (%) | (%) | (%) | T. amostra seca (g) : |  | 64.7013 |  | 1 1/2" | 37.5 | 100 | 0.002 | 0.06 | 0.2 | 0.6 | 2 | 6 | 20 | 60 | 25 | 10.7 | 12.81196 | 15.7 | 11.21268 | 20.7 | 9.906899 | 25.7 | 8.824794 | 30.7 | 7.916606 | 10.7 | 0.99966 | 15.7 | #VALUE! | 20.7 | #VALUE! | 25.7 | #VALUE! | 30.7 | #VALUE!
3" | 75.1 | 0 | 0 | 0 | 100 |  |  |  |  | 1 1/4" | 31.5 | 100 | 0.002 | 0.06 | 0.2 | 0.6 | 2 | 6 | 20 | 60 | 30 | 10.8 | 12.77651 | 15.8 | 11.18396 | 20.8 | 9.883259 | 25.8 | 8.805066 | 30.8 | 7.899949 | 10.8 | 0.99965 | 15.8 | #VALUE! | 20.8 | #VALUE! | 25.8 | #VALUE! | 30.8 | #VALUE!
2 1/2" | 63 | 0 | 0 | 0 | 100 | Solo + Tara (g) : |  | 65.52 |  | 1" | 25.4 | 100 | 0.002 | 0.06 | 0.2 | 0.6 | 2 | 6 | 20 | 60 | 35 | 10.9 | 12.74122 | 15.9 | 11.15536 | 20.9 | 9.859706 | 25.9 | 8.785406 | 30.9 | 7.883346 | 10.9 | 0.99963 | 15.9 | #VALUE! | 20.9 | #VALUE! | 25.9 | #VALUE! | 30.9 | #VALUE!
2" | 50 | 0 | 0 | 0 | 100 | Tara (g) : |  | 0 |  | 3/4" | 19.1 | 100 | 0.002 | 0.06 | 0.2 | 0.6 | 2 | 6 | 20 | 60 | 40 | 11 | 12.70608 | 16 | 11.12687 | 21 | 9.836242 | 26 | 8.765815 | 31 | 7.866798 | 11 | 0.99961 | 16 | 0.99894 | 21 | 0.99799 | 26 | 0.99678 | 31 | 0.9954
1 1/2" | 37.5 | 0 | 0 | 0 | 100 | Solo (g) : |  | 65.52 |  | 5/8" | 16 | 100 | 0.002 | 0.06 | 0.2 | 0.6 | 2 | 6 | 20 | 60 | 45 | 11.1 | 12.6711 | 16.1 | 11.0985 | 21.1 | 9.812865 | 26.1 | 8.746292 | 31.1 | 7.850303 | 11.1 | #VALUE! | 16.1 | #VALUE! | 21.1 | #VALUE! | 26.1 | #VALUE! | 31.1 | #VALUE!
1 1/4" | 31.5 | 0 | 0 | 0 | 100 | w média (%) : |  | 1.265349 |  | 1/2" | 12.7 | 100 | 0.002 | 0.06 | 0.2 | 0.6 | 2 | 6 | 20 | 60 | 50 | 11.2 | 12.63626 | 16.2 | 11.07024 | 21.2 | 9.789575 | 26.2 | 8.726837 | 31.2 | 7.833863 | 11.2 | #VALUE! | 16.2 | #VALUE! | 21.2 | #VALUE! | 26.2 | #VALUE! | 31.2 | #VALUE!
1" | 25.4 | 0 | 0 | 0 | 100 | Sólidos = MS (g) : |  | 64.7013 |  | 3/8" | 9.52 | 100 | 0.002 | 0.06 | 0.2 | 0.6 | 2 | 6 | 20 | 60 | 55 | 11.3 | 12.60158 | 16.3 | 11.0421 | 21.3 | 9.766371 | 26.3 | 8.707449 | 31.3 | 7.817475 | 11.3 | #VALUE! | 16.3 | #VALUE! | 21.3 | #VALUE! | 26.3 | #VALUE! | 31.3 | #VALUE!
3/4" | 19.1 | 0 | 0 | 0 | 100 | UMIDADE (w) |  |  |  | 5/16" | 8 | 100 | 0.002 | 0.06 | 0.2 | 0.6 | 2 | 6 | 20 | 60 | 60 | 11.4 | 12.56705 | 16.4 | 11.01407 | 21.4 | 9.743254 | 26.4 | 8.688129 | 31.4 | 7.801142 | 11.4 | #VALUE! | 16.4 | #VALUE! | 21.4 | #VALUE! | 26.4 | #VALUE! | 31.4 | #VALUE!
5/8" | 16 | 0 | 0 | 0 | 100 |  |  |  |  | 1/4" | 6.3 | 100 | 0.002 | 0.06 | 0.2 | 0.6 | 2 | 6 | 20 | 60 | 65 | 11.5 | 12.53267 | 16.5 | 10.98615 | 21.5 | 9.720222 | 26.5 | 8.668875 | 31.5 | 7.784861 | 11.5 | 0.99956 | 16.5 | 0.99886 | 21.5 | 0.99788 | 26.5 | 0.99665 | 31.5 | #VALUE!
1/2" | 12.7 | 0 | 0 | 0 | 100 | Cápsula nº : | 70 | 157 | 161 | 4 | 4.8 | 100 | 0.002 | 0.06 | 0.2 | 0.6 | 2 | 6 | 20 | 60 | 70 | 11.6 | 12.49844 | 16.6 | 10.95834 | 21.6 | 9.697275 | 26.6 | 8.649688 | 31.6 | 7.768632 | 11.6 | #VALUE! | 16.6 | #VALUE! | 21.6 | #VALUE! | 26.6 | #VALUE! | 31.6 | #VALUE!
3/8" | 9.52 | 0 | 0 | 0 | 100 | S+T+A (g) : | 26.93 | 26.65 | 28.66 | 10 | 2 | 99.96909 | 0.002 | 0.06 | 0.2 | 0.6 | 2 | 6 | 20 | 60 | 75 | 11.7 | 12.46435 | 16.7 | 10.93064 | 21.7 | 9.674414 | 26.7 | 8.630567 | 31.7 | 7.752457 | 11.7 | #VALUE! | 16.7 | #VALUE! | 21.7 | #VALUE! | 26.7 | #VALUE! | 31.7 | #VALUE!
5/16" | 8 | 0 | 0 | 0 | 100 | S+T (g) : | 26.73 | 26.45 | 28.45 | 16 | 1.18 | 99.92274 | 0.002 | 0.06 | 0.2 | 0.6 | 2 | 6 | 20 | 60 | 80 | 11.8 | 12.43041 | 16.8 | 10.90305 | 21.8 | 9.651636 | 26.8 | 8.611512 | 31.8 | 7.736334 | 11.8 | #VALUE! | 16.8 | #VALUE! | 21.8 | #VALUE! | 26.8 | #VALUE! | 31.8 | #VALUE!
1/4" | 6.3 | 0 | 0 | 0 | 100 | T (g) : | 10.83 | 10.75 | 11.84 | 30 | 0.6 | 99.28925 | 0.002 | 0.06 | 0.2 | 0.6 | 2 | 6 | 20 | 60 | 85 | 11.9 | 12.39662 | 16.9 | 10.87557 | 21.9 | 9.628943 | 26.9 | 8.592523 | 31.9 | 7.720262 | 11.9 | #VALUE! | 16.9 | #VALUE! | 21.9 | #VALUE! | 26.9 | #VALUE! | 31.9 | #VALUE!
4 | 4.8 | 0 | 0 | 0 | 100 | MW (g) : | 0.2 | 0.2 | 0.21 | 50 | 0.3 | 95.08662 | 0.002 | 0.06 | 0.2 | 0.6 | 2 | 6 | 20 | 60 | 90 | 12 | 12.36297 | 17 | 10.8482 | 22 | 9.606333 | 27 | 8.573599 | 32 | 7.704243 | 12 | 0.9995 | 17 | 0.99877 | 22 | 0.99777 | 27 | 0.99651 | 32 | 0.9951
10 | 2 | 0.02 | 0.03091128 | 0.03091128 | 99.96909 | MS (g) : | 15.9 | 15.7 | 16.61 | 100 | 0.15 | 81.89158 | 0.002 | 0.06 | 0.2 | 0.6 | 2 | 6 | 20 | 60 | 95 | 12.1 | 12.32947 | 17.1 | 10.82094 | 22.1 | 9.583806 | 27.1 | 8.554739 | 32.1 | 7.688275 | 12.1 | #VALUE! | 17.1 | #VALUE! | 22.1 | #VALUE! | 27.1 | #VALUE! | 32.1 | #VALUE!
PRATO | --- | 0 | 0 | 0.03091128 | 99.96909 | w (%) : | 1.257862 | 1.273885 | 1.264299 | 200 | 0.075 | 69.66995 | 0.002 | 0.06 | 0.2 | 0.6 | 2 | 6 | 20 | 60 | 100 | 12.2 | 12.29611 | 17.2 | 10.79379 | 22.2 | 9.561362 | 27.2 | 8.535945 | 32.2 | 7.672359 | 12.2 | #VALUE! | 17.2 | #VALUE! | 22.2 | #VALUE! | 27.2 | #VALUE! | 32.2 | #VALUE!
PENEIRAMENTO FINO | [5 empty] | DADOS DO ENSAIO |  |  |  | - | 0.04974513 | 65.36762 | [9 empty] | 12.3 | 12.2629 | 17.3 | 10.76674 | 22.3 | 9.539 | 27.3 | 8.517215 | 32.3 | 7.656494 | 12.3 | #VALUE! | 17.3 | #VALUE! | 22.3 | #VALUE! | 27.3 | #VALUE! | 32.3 | #VALUE!
[10 empty] | - | 0.03633428 | 60.5592 | [9 empty] | 12.4 | 12.22982 | 17.4 | 10.7398 | 22.4 | 9.51672 | 27.4 | 8.498548 | 32.4 | 7.64068 | 12.4 | #VALUE! | 17.4 | #VALUE! | 22.4 | #VALUE! | 27.4 | #VALUE! | 32.4 | #VALUE!
PENEIRA | PENEIRA | MASSA | RETIDO | RET. AC. | PAS. | rS (g/cm3) : |  | 2.8 |  | - | 0.02613207 | 57.91457 | DENSÍMETROS | [8 empty] | 12.5 | 12.19689 | 17.5 | 10.71296 | 22.5 | 9.494521 | 27.5 | 8.479946 | 32.5 | 7.624916 | 12.5 | 0.99944 | 17.5 | 0.99869 | 22.5 | 0.99766 | 27.5 | 0.99637 | 32.5 | #VALUE!
# | mm | (g) | (%) | (%) | (%) | DENSÍMETRO # : |  | 87275 |  | - | 0.0189488 | 53.82741 | [9 empty] | 12.6 | 12.16409 | 17.6 | 10.68623 | 22.6 | 9.472403 | 27.6 | 8.461407 | 32.6 | 7.609204 | 12.6 | #VALUE! | 17.6 | #VALUE! | 22.6 | #VALUE! | 27.6 | #VALUE! | 32.6 | #VALUE!
16 | 1.18 | 0.03 | 0.04636692 | 0.04636692 | 99.92274 | TIPO : |  | ASTM 151-H |  | - | 0.01353347 | 52.14447 | 881433 | [8 empty] | 12.7 | 12.13144 | 17.7 | 10.65961 | 22.7 | 9.450366 | 27.7 | 8.442931 | 32.7 | 7.593541 | 12.7 | #VALUE! | 17.7 | #VALUE! | 22.7 | #VALUE! | 27.7 | #VALUE! | 32.7 | #VALUE!
30 | 0.6 | 0.41 | 0.6336812 | 0.6800481 | 99.28925 | C. MENISCO - c(m) : |  | 0.5 |  | - | 0.009925298 | 51.4232 | 87275 | [8 empty] | 12.8 | 12.09892 | 17.8 | 10.63309 | 22.8 | 9.428409 | 27.8 | 8.424518 | 32.8 | 7.577928 | 12.8 | #VALUE! | 17.8 | #VALUE! | 22.8 | #VALUE! | 27.8 | #VALUE! | 32.8 | #VALUE!
50 | 0.3 | 2.72 | 4.203934 | 4.883982 | 95.08662 | PROVETA # : |  | - |  | - | 0.007037903 | 50.94236 | 8621855 | [8 empty] | 12.9 | 12.06654 | 17.9 | 10.60667 | 22.9 | 9.406531 | 27.9 | 8.406168 | 32.9 | 7.562365 | 12.9 | #VALUE! | 17.9 | #VALUE! | 22.9 | #VALUE! | 27.9 | #VALUE! | 32.9 | #VALUE!
70 | 0.21 | 3.51 | 5.424929 | 10.30891 | 89.66336 | DEFLOCULANTE |  |  |  | - | 0.004983484 | 50.70194 | 692411 | [8 empty] | 13 | 12.0343 | 18 | 10.58036 | 23 | 9.384733 | 28 | 8.387879 | 33 | 7.546852 | 13 | 0.99938 | 18 | 0.9986 | 23 | 0.99754 | 28 | 0.99623 | 33 | 0.9947
100 | 0.15 | 5.03 | 7.774187 | 18.0831 | 81.89158 |  |  |  |  | - | 0.003557994 | 49.01899 | 612111 | [8 empty] | 13.1 | 12.0022 | 18.1 | 10.55415 | 23.1 | 9.363014 | 28.1 | 8.369653 | 33.1 | 7.531388 | 13.1 | #VALUE! | 18.1 | #VALUE! | 23.1 | #VALUE! | 28.1 | #VALUE! | 33.1 | #VALUE!
140 | 0.106 | 1.9 | 2.936571 | 21.01967 | 78.95592 | TIPO : |  | HEX. SÓDIO |  | - | 0.002529573 | 48.05731 | [9 empty] | 13.2 | 11.97023 | 18.2 | 10.52804 | 23.2 | 9.341374 | 28.2 | 8.351489 | 33.2 | 7.515974 | 13.2 | #VALUE! | 18.2 | #VALUE! | 23.2 | #VALUE! | 28.2 | #VALUE! | 33.2 | #VALUE!
200 | 0.075 | 6.01 | 9.288839 | 30.30851 | 69.66995 | PURO/SOLUÇÃO : |  | SOLUÇÃO P. A. |  | - | 0.001803823 | 47.34075 | [9 empty] | 13.3 | 11.93839 | 18.3 | 10.50203 | 23.3 | 9.319812 | 28.3 | 8.333385 | 33.3 | 7.500608 | 13.3 | #VALUE! | 18.3 | #VALUE! | 23.3 | #VALUE! | 28.3 | #VALUE! | 33.3 | #VALUE!
Prato | --- | 0.62 | 0.9582496 | 31.26676 | 68.712 | VOLUME (cm3) : |  | 125 | [13 empty] | 13.4 | 11.90669 | 18.4 | 10.47612 | 23.4 | 9.298327 | 28.4 | 8.315343 | 33.4 | 7.485291 | 13.4 | #VALUE! | 18.4 | #VALUE! | 23.4 | #VALUE! | 28.4 | #VALUE! | 33.4 | #VALUE!
SEDIMENTAÇÃO | [21 empty] | 13.5 | 11.87512 | 18.5 | 10.45032 | 23.5 | 9.27692 | 28.5 | 8.297362 | 33.5 | 7.470023 | 13.5 | 0.99931 | 18.5 | 0.99851 | 23.5 | 0.99742 | 28.5 | 0.99609 | 33.5 | #VALUE!
[22 empty] | 13.6 | 11.84368 | 18.6 | 10.42461 | 23.6 | 9.25559 | 28.6 | 8.279441 | 33.6 | 7.454803 | 13.6 | #VALUE! | 18.6 | #VALUE! | 23.6 | #VALUE! | 28.6 | #VALUE! | 33.6 | #VALUE!
DATA | TEMPO [t] | r(H) | T | m.10-4 | z | rw(H) | r(H)-rw(H) | Di | P(<Di) | [12 empty] | 13.7 | 11.81237 | 18.7 | 10.399 | 23.7 | 9.234337 | 28.7 | 8.261581 | 33.7 | 7.439631 | 13.7 | #VALUE! | 18.7 | #VALUE! | 23.7 | #VALUE! | 28.7 | #VALUE! | 33.7 | #VALUE!
| (min) |  | (ºC) | (Pa.s) | (cm) |  |  | (mm) | (%) | % DOS MATERIAIS | [11 empty] | 13.8 | 11.7812 | 18.8 | 10.37349 | 23.8 | 9.21316 | 28.8 | 8.24378 | 33.8 | 7.424507 | 13.8 | #VALUE! | 18.8 | #VALUE! | 23.8 | #VALUE! | 28.8 | #VALUE! | 33.8 | #VALUE!
2009-11-10 | 0.5 | 31 | 24 | 9.171033 | 7.941 | -3.81118976 | 27.18881024 | 0.04974513 | 65.36762 | [12 empty] | 13.9 | 11.75015 | 18.9 | 10.34808 | 23.9 | 9.192059 | 28.9 | 8.226039 | 33.9 | 7.409431 | 13.9 | #VALUE! | 18.9 | #VALUE! | 23.9 | #VALUE! | 28.9 | #VALUE! | 33.9 | #VALUE!
" | 1 | 29 | 24 | 9.171033 | 8.473 | -3.81118976 | 25.18881024 | 0.03633428 | 60.5592 | MATERIAL |  | % | [9 empty] | 14 | 11.71923 | 19 | 10.32277 | 24 | 9.171033 | 29 | 8.208358 | 34 | 7.394402 | 14 | 0.99924 | 19 | 0.99841 | 24 | 0.9973 | 29 | 0.99594 | 34 | 0.9944
" | 2 | 27.9 | 24 | 9.171033 | 8.7656 | -3.81118976 | 24.08881024 | 0.02613207 | 57.91457 | PEDREG. GROSSO |  | 0 | [9 empty] | 14.1 | 11.68845 | 19.1 | 10.29755 | 24.1 | 9.150082 | 29.1 | 8.190736 | 34.1 | 7.37942 | 14.1 | #VALUE! | 19.1 | #VALUE! | 24.1 | #VALUE! | 29.1 | #VALUE! | 34.1 | #VALUE!
" | 4 | 26.2 | 24 | 9.171033 | 9.2178 | -3.81118976 | 22.38881024 | 0.0189488 | 53.82741 | PEDREG. MÉDIO |  | 0 | [9 empty] | 14.2 | 11.65778 | 19.2 | 10.27243 | 24.2 | 9.129206 | 29.2 | 8.173172 | 34.2 | 7.364486 | 14.2 | #VALUE! | 19.2 | #VALUE! | 24.2 | #VALUE! | 29.2 | #VALUE! | 34.2 | #VALUE!
" | 8 | 25.5 | 24 | 9.171033 | 9.404 | -3.81118976 | 21.68881024 | 0.01353347 | 52.14447 | PEDREG. FINO |  | 0 | [9 empty] | 14.3 | 11.62725 | 19.3 | 10.24741 | 24.3 | 9.108405 | 29.3 | 8.155668 | 34.3 | 7.349598 | 14.3 | #VALUE! | 19.3 | #VALUE! | 24.3 | #VALUE! | 29.3 | #VALUE! | 34.3 | #VALUE!
" | 15 | 25.2 | 24 | 9.171033 | 9.4838 | -3.81118976 | 21.38881024 | 0.009925298 | 51.4232 | AREIA GROSSA |  | 1 | [9 empty] | 14.4 | 11.59684 | 19.4 | 10.22248 | 24.4 | 9.087677 | 29.4 | 8.138221 | 34.4 | 7.334758 | 14.4 | #VALUE! | 19.4 | #VALUE! | 24.4 | #VALUE! | 29.4 | #VALUE! | 34.4 | #VALUE!
" | 30 | 25 | 24 | 9.171033 | 9.537 | -3.81118976 | 21.18881024 | 0.007037903 | 50.94236 | AREIA MÉDIA |  | 13 | [9 empty] | 14.5 | 11.56656 | 19.5 | 10.19765 | 24.5 | 9.067024 | 29.5 | 8.120833 | 34.5 | 7.319963 | 14.5 | 0.99917 | 19.5 | 0.99831 | 24.5 | 0.99717 | 29.5 | 0.9958 | 34.5 | #VALUE!
" | 60 | 24.9 | 24 | 9.171033 | 9.5636 | -3.81118976 | 21.08881024 | 0.004983484 | 50.70194 | AREIA FINA |  | 23 | [9 empty] | 14.6 | 11.5364 | 19.6 | 10.17291 | 24.6 | 9.046443 | 29.6 | 8.103502 | 34.6 | 7.305215 | 14.6 | #VALUE! | 19.6 | #VALUE! | 24.6 | #VALUE! | 29.6 | #VALUE! | 34.6 | #VALUE!
" | 120 | 24.2 | 24 | 9.171033 | 9.7498 | -3.81118976 | 20.38881024 | 0.003557994 | 49.01899 | SILTE |  | 27 | [9 empty] | 14.7 | 11.50637 | 19.7 | 10.14827 | 24.7 | 9.025936 | 29.7 | 8.086229 | 34.7 | 7.290513 | 14.7 | #VALUE! | 19.7 | #VALUE! | 24.7 | #VALUE! | 29.7 | #VALUE! | 34.7 | #VALUE!
" | 240 | 23.8 | 24 | 9.171033 | 9.8562 | -3.81118976 | 19.98881024 | 0.002529573 | 48.05731 | ARGILA |  | 36 | [9 empty] | 14.8 | 11.47645 | 19.8 | 10.12372 | 24.8 | 9.005501 | 29.8 | 8.069013 | 34.8 | 7.275857 | 14.8 | #VALUE! | 19.8 | #VALUE! | 24.8 | #VALUE! | 29.8 | #VALUE! | 34.8 | #VALUE!
" | 480 | 23.6 | 23.5 | 9.27692 | 9.9094 | -3.909234 | 19.69077 | 0.001803823 | 47.34075 | Σ (%) |  | 100 | [9 empty] | 14.9 | 11.44666 | 19.9 | 10.09926 | 24.9 | 8.985138 | 29.9 | 8.051855 | 34.9 | 7.261246 | 14.9 | #VALUE! | 19.9 | #VALUE! | 24.9 | #VALUE! | 29.9 | #VALUE! | 34.9 | #VALUE!
[40 empty] | 35 | 0.9941

## CURVA DIST. GRANULOMÉTRICA
NBR 6502/95
ARGILA
SILTE
FINA
MÉDIA
GROSSA
PEDREGULHO
AREIA
IDENTIFICAÇÃO : ARGILA ARENOSA VERMELHO CLARO
FINO
GROSSO
MÉDIO