## ENSAIOS
SONDAF - SONDAGENS E POÇOS ARTESIANOS LTDA
ANEXOS
RUA ANGELO RAPHAEL VICENTE, 820 - JD. SANTA LUCIA - TEL. ( 16 ) 3322-3588 - ARARAQUARA - SP
LIMITES DE CONSISTÊNCIA | [8 empty] | CÁLCULO DA MÉDIA |  |  |  | LINHA DE 25 GOLPES
CLIENTE : |  | FUNDAÇÃO EDUCACIONAL E CULTURAL DO MEIO AMBIENTE ELVIRA GUARDA MASCARIM
LOCAL : |  | ATERRO DE RESÍDUOS SÓLIDOS DOMICILIARES E INDUSTRIAIS CLASSE IIA - LIMEIRA - SP
AMOSTRA : |  | AM - 01 |  |  |  | PROF. (m) : |  | 01 a 02m | wMax |  | wMin |  | n 25 | w(%)
IDENTIFICAÇÃO : |  | AREIA ARGILOSA VERMELHO CLARO | [6 empty] | 43.8596 |  | 31.8119 |  | 25 | 5
OPERADOR : |  | OSCAR |  |  |  | DATA : |  | 2009-11-12 |  |  |  |  | 25 | 10
LIMITE DE LIQUIDEZ - NBR 6459 | [12 empty] | 25 | 15
[9 empty] | CRITÉRIO DE ACEITAÇÃO DE VALORES |  |  |  | 25 | 20
[13 empty] | 25 | 25
Determinação nº : |  | 1 | 2 | 3 | 4 | 5 | 6 | 7 |  |  |  |  | 25 | 30
Cápsula nº : |  | 1: 312; 2: 58; 3: 125; 4: 128 | 1 | 26.8571 |  | 1 | 25 | 35
S + T + A (g) : |  | 1: 23.17; 2: 21.84; 3: 22.63; 4: 18.93 | 1 | 26.5734 |  | 1 | 25 | 40
S + T (g) : |  | 1: 20.87; 2: 18.55; 3: 19.3; 4: 16.68 | 1 | 26.5432 |  | 1 | 25 | 45
Tara = T (g) : |  | 1: 13.64; 2: 9.01; 3: 10.63; 4: 11.55 | 1 | 27.1739 |  | 1 | 25 | 50
Água = A (g) : |  | 1: 2.3; 2: 3.29; 3: 3.33; 4: 2.25 |  |  |  |  | 25 | 55
Sólidos = S (g) : |  | 1: 7.23; 2: 9.54; 3: 8.67; 4: 5.13 |  |  |  |  | 25 | 60
w (%) : |  | 1: 31.8119; 2: 34.4864; 3: 38.4083; 4: 43.8596 |  |  |  |  | 25 | 65
Número de Golpes : |  | 1: 35; 2: 27; 3: 20; 4: 14 | 4 | 107.1477 |  | 4 | 25 | 70
[13 empty] | 25 | 75
[13 empty] | 25 | 80
[13 empty] | 25 | 100
[13 empty] | 25 | 120
LIMITE DE PLASTICIDADE - NBR 7180
Determinação nº : |  | 1 | 2 | 3 | 4 | 5 | 6 | 7
Cápsula nº : |  | 1: 123; 2: 89; 3: 142; 4: 33
S + T + A (g) : |  | 1: 13.54; 2: 12.42; 3: 12.4; 4: 13.32
S + T (g) : |  | 1: 13.07; 2: 12.04; 3: 11.97; 4: 12.82
Tara = T (g) : |  | 1: 11.32; 2: 10.61; 3: 10.35; 4: 10.98
Água = A (g) : |  | 1: 0.47; 2: 0.38; 3: 0.43; 4: 0.5
Sólidos = S (g) : |  | 1: 1.75; 2: 1.43; 3: 1.62; 4: 1.84
w (%) : |  | 1: 26.8571; 2: 26.5734; 3: 26.5432; 4: 27.1739
CRITÉRIO DE ACEITAÇÃO DE VALORES
Nº Det. | 4 | 1: INTERVALO DE VARIÇÃO; 6: WL (%) :; 7: 36
Nº Det.
|  |  | 25.4476 | ----------- | 28.1263 |  | WP (%) : | 26.7869
WP méd. | 26.7869 | 3: -----------
WP méd. |  | 6: IP (%) :; 7: 9.2131

## GRÁFICO -WL
10
20
40
50
25